{"text_format":"3","workbook":"xls","n_sheets":2,"sheets":["监督检验报告信息","Sheet1"],"not_rendered":{"external_links":1,"defined_names":1},"read":"whole","date_system":"1900","formulas":"cached_only"}

{"sheet":"监督检验报告信息","index":0,"n_rows":55,"n_cols":14,"rows_kept":55,"merged":[[0,0,0,11],[1,0,1,13],[2,0,2,13],[3,0,3,13]],"flags":["formulas_cached_only"]}
["2024年电线电缆产品质量市监督抽查结果"]
["本次抽查了生产领域43家企业50批次产品。所检项目全部符合标准。\n依据GB/T 5013.4—2008《额定电压450/750V及以下橡皮绝缘电缆 第4部分：软线和软电缆》、GB/T 5023.3—2008《额定电压450/750V及以下聚氯乙烯绝缘电缆 第3部分：固定布线用无护套电缆》、GB/T 5023.5—2008《额定电压450/750V及以下聚氯乙烯绝缘电缆 第5部分：软电缆（软线）》、GB/T 9330—2020《塑料绝缘控制电缆》、GB/T 12527—2008《额定电压1kV及以下架空绝缘电缆》、GB/T 12706.1—2020《额定电压1kV(Um=1.2kV)到35kV(Um=40.5kV)挤包绝缘电力电缆及附件 第1部分：额定电压1kV(Um=1.2kV)和3kV(Um=3.6kV)电缆》、JB/T 8734.2—2016《额定电压450/750V及以下聚氯乙烯绝缘电缆电线和软线 第2部分：固定布线用电缆电线》、JB/T 8734.3—2016《额定电压450/750V及以下聚氯乙烯绝缘电缆电线和软线 第3部分：连接用软电线和软电缆》、JB/T 8734.5—2016《额定电压450/750V及以下聚氯乙烯绝缘电缆电线和软线 第5部分：屏蔽电线》等标准，对绝缘平均厚度，绝缘最薄处厚度，护套平均厚度，护套最薄处厚度，导体电阻，绝缘老化前抗张强度，绝缘老化前断裂伸长率，绝缘老化后抗张强度，绝缘老化前后抗张强度变化率，绝缘老化后断裂伸长率，绝缘老化前后断裂伸长率变化率，绝缘热收缩，绝缘热延伸，护套老化前抗张强度，护套老化前断裂伸长率，护套老化后抗张强度，护套老化前后抗张强度变化率，护套老化后断裂伸长率，护套老化前后断裂伸长率变化率，护套热失重试验，曲挠试验，单根垂直燃烧试验等22个项目进行了检验。\n\n具体抽查结果见附件。\n"]
["附件"]
["2024年电线电缆产品质量市级监督抽查结果汇总表"]
["序号","抽样领域","产品名称","受检单位名称","统一社会信用代码","标称生产者名称","生产日期或批号","规格型号","商标","抽查结果","不合格项目","抽样日期","行政区划","承检单位"]
[1,"生产领域","普通强度橡套软线","博龙线缆（青岛）有限公司","91370213MA3M9D1C1E","/","2023-12-09/—","60245 IEC 53(YZ)-300/500 2×1.5","—","所检项目符合标准","/","2024-03-08","李沧区","青岛市产品质量检验研究院"]
[2,"生产领域","交联聚乙烯绝缘聚氯乙烯护套电力电缆","青岛汉缆股份有限公司","91370200264821953P","/","2023/4/29/—","YJV-0.6/1 3×4+1×2.5","—","所检项目符合标准","/","2024-03-08","崂山区","青岛市产品质量检验研究院"]
[3,"生产领域","交联聚乙烯绝缘聚烯烃护套无卤低烟单根阻燃电力电缆","青岛长城电力集团有限公司","913702826645051246","/","2023/12/15/—","WDZ-YJY-0.6/1 3×16","—","所检项目符合标准","/","2024-03-08","即墨区","青岛市产品质量检验研究院"]
[4,"生产领域","聚氯乙烯绝缘聚氯乙烯护套电力电缆","青岛华东电缆电器有限公司","91370214264595669Y","/","2023-11-16/—","VLV-0.6/1 1×120","—","所检项目符合标准","/","2024-03-08","城阳区","青岛市产品质量检验研究院"]
[5,"生产领域","聚氯乙烯绝缘聚氯乙烯护套电力电缆","青岛金州电缆有限公司","91370281713770996L","/","2024.3.6/—","VV-0.6/1 3×10","—","所检项目符合标准","/","2024-03-08","胶州市","青岛市产品质量检验研究院"]
[6,"生产领域","聚氯乙烯绝缘聚氯乙烯护套控制电缆","青岛海河特种电缆制造有限公司","913702146612837655","/","2024/1/16/—","KVV-450/750 4×1.5","—","所检项目符合标准","/","2024-03-08","城阳区","青岛市产品质量检验研究院"]
[7,"生产领域","铜芯聚氯乙烯绝缘聚氯乙烯护套屏蔽软电线","青岛海河特种电缆制造有限公司","913702146612837655","/","2023年12月10日/—","RVVP-300/300 2×0.75","—","所检项目符合标准","/","2024-03-08","城阳区","青岛市产品质量检验研究院"]
[8,"生产领域","普通聚氯乙烯护套软线","青岛盛通线缆有限公司","913702037768221837","/","2023-10-31/—","60227 IEC 53(RVV)-300/500 2×0.75","—","所检项目符合标准","/","2024-03-08","市北区","青岛市产品质量检验研究院"]
[9,"生产领域","普通聚氯乙烯护套软线","相变能源科技（青岛）有限公司","9137022256857025XY","/","2023.06.09/—","60227 IEC 53(RVV)-300/500 3×0.75","—","所检项目符合标准","/","2024-03-08","城阳区","青岛市产品质量检验研究院"]
[10,"生产领域","普通聚氯乙烯护套软线","青岛铭华电缆有限公司","91370281397079318B","/","230528/—","60227 IEC 53(RVV)-300/500 2×1.5","—","所检项目符合标准","/","2024-03-08","胶州市","青岛市产品质量检验研究院"]
[11,"生产领域","铜芯聚氯乙烯绝缘聚氯乙烯护套扁形电缆","青岛即墨区蓝村双兴电线厂","92370282MA3E3HC47E","/","2022年11月18日/—","BVVB-300/500 2×2.5","—","所检项目符合标准","/","2024-03-08","即墨区","青岛市产品质量检验研究院"]
[12,"生产领域","铜芯聚氯乙烯绝缘聚氯乙烯护套扁形电缆","青岛长城电力集团有限公司","913702826645051246","/","2023/7/25/—","BVVB-300/500 2×4","—","所检项目符合标准","/","2024-03-08","即墨区","青岛市产品质量检验研究院"]
[13,"生产领域","铜芯聚氯乙烯绝缘聚氯乙烯护套扁形电缆","青岛鲁海洋电缆有限公司","91370281693799424G","/","2023年11月26日/—","BVVB-300/500 2×2.5","—","所检项目符合标准","/","2024-03-08","胶州市","青岛市产品质量检验研究院"]
[14,"生产领域","铜芯聚氯乙烯绝缘聚氯乙烯护套扁形电缆","青岛通力电缆有限公司","91370282770267203G","/","2023年10月20日/—","BVVB-300/500 2×1.5","—","所检项目符合标准","/","2024-03-08","即墨区","青岛市产品质量检验研究院"]
[15,"生产领域","一般用途单芯硬导体无护套电缆","青岛聚祥电缆有限公司","91370282675261129P","/","2024年03月05日/—","60227 IEC 01(BV)-450/750 1×4","—","所检项目符合标准","/","2024-03-08","即墨区","青岛市产品质量检验研究院"]
[16,"生产领域","一般用途单芯硬导体无护套电缆","青岛市泰星电缆有限公司","91370281706499317N","/","2023年6月26日/—","60227 IEC 01(BV)-450/750 1×4","—","所检项目符合标准","/","2024-03-08","胶州市","青岛市产品质量检验研究院"]
[17,"生产领域","一般用途单芯硬导体无护套电缆","青岛华东电缆电器有限公司","91370214264595669Y","/","2023年3月20日/—","60227 IEC 01(BV)-450/750 1×4","—","所检项目符合标准","/","2024-03-08","城阳区","青岛市产品质量检验研究院"]
[18,"生产领域","一般用途单芯硬导体无护套电缆","上缆电缆（青岛）集团有限公司","91370281MA3QC0B1X3","/","2023年11月10日/—","60227 IEC 01(BV)-450/750 1×2.5","—","所检项目符合标准","/","2024-03-08","胶州市","青岛市产品质量检验研究院"]
[19,"生产领域","一般用途单芯硬导体无护套电缆","青岛汉缆股份有限公司","91370200264821953P","/","2024-01-09/—","60227 IEC 01(BV)-450/750 1×2.5","—","所检项目符合标准","/","2024-03-08","崂山区","青岛市产品质量检验研究院"]
[20,"生产领域","额定电压1kV铝芯交联聚乙烯绝缘架空电缆","青岛同和汉缆有限公司","91370283081418803F","/","2023-02-10/—","JKLYJ-1 1×70","—","所检项目符合标准","/","2024-03-07","平度市","青岛市产品质量检验研究院"]
[21,"生产领域","交联聚乙烯绝缘聚氯乙烯护套电力电缆","青岛一缆电缆有限公司","91370281572072018B","/","2024/03/05/—","YJV-0.6/1 5×16","—","所检项目符合标准","/","2024-03-07","胶州市","青岛市产品质量检验研究院"]
[22,"生产领域","交联聚乙烯绝缘聚氯乙烯护套电力电缆","青岛青缆科技有限责任公司","91370282730630637Y","/","2023年12月4日/—","YJV-0.6/1 5×16","—","所检项目符合标准","/","2024-03-07","即墨区","青岛市产品质量检验研究院"]
[23,"生产领域","交联聚乙烯绝缘聚氯乙烯护套电力电缆","青岛天行电缆有限公司","91370281092062611B","/","2023年4月12日/—","YJV-0.6/1 5×6","—","所检项目符合标准","/","2024-03-07","胶州市","青岛市产品质量检验研究院"]
[24,"生产领域","聚氯乙烯绝缘聚氯乙烯护套电力电缆","青岛中凯联合电缆有限公司","91370281614263059J","/","2023.2.25/—","VV-0.6/1 3×2.5","—","所检项目符合标准","/","2024-03-07","胶州市","青岛市产品质量检验研究院"]
[25,"生产领域","铜芯聚氯乙烯绝缘聚氯乙烯护套软电缆","青岛胶州湾电缆有限公司","91370281MA3U17JC3T","/","2024-02-22/—","RVV-300/500 2×2.5","—","所检项目符合标准","/","2024-03-07","胶州市","青岛市产品质量检验研究院"]
[26,"生产领域","普通聚氯乙烯护套软线","青岛新中远电缆电器有限公司","91370214727822777E","/","2024-1-17/—","60227 IEC 53(RVV)-300/500  3×0.75","—","所检项目符合标准","/","2024-03-07","城阳区","青岛市产品质量检验研究院"]
[27,"生产领域","铜芯聚氯乙烯绝缘聚氯乙烯护套扁形电缆","青岛航天特种电缆有限公司","91370281MA3CD2PM95","/","2023年7月25日/—","BVVB-300/500 2×2.5","—","所检项目符合标准","/","2024-03-07","胶州市","青岛市产品质量检验研究院"]
[28,"生产领域","铜芯聚氯乙烯绝缘聚氯乙烯护套扁形电缆","青岛胶州电缆有限公司","91370281169650199R","/","2023.12.16/—","BVVB-300/500 2×2.5","—","所检项目符合标准","/","2024-03-07","胶州市","青岛市产品质量检验研究院"]
[29,"生产领域","内部布线用导体温度为70℃的单芯软导体无护套电缆","华泰通电线电缆（青岛）有限公司","91370200756907008G","/","2023.11.11/—","60227 IEC 06(RV)-300/500 1×0.5","—","所检项目符合标准","/","2024-03-07","李沧区","青岛市产品质量检验研究院"]
[30,"生产领域","内部布线用导体温度为70℃的单芯软导体无护套电缆","青岛理研电线电缆有限公司","91370214713745619G","/","24年03月05日/—","60227 IEC 06RV 300/500V 1×0.5(60227 IEC 06(RV)-300/500 1×0.5)","—","所检项目符合标准","/","2024-03-07","城阳区","青岛市产品质量检验研究院"]
[31,"生产领域","一般用途单芯软导体无护套电缆","青岛奥特凯美软控技术有限公司","91370213557708014H","/","2024.1.21/—","60227 IEC 02(RV)-450/750 1×2.5","—","所检项目符合标准","/","2024-03-07","李沧区","青岛市产品质量检验研究院"]
[32,"生产领域","一般用途单芯硬导体无护套电缆","青岛青缆科技有限责任公司","91370282730630637Y","/","2023.06.08/—","60227 IEC 01(BV)-450/750 1×4","—","所检项目符合标准","/","2024-03-07","即墨区","青岛市产品质量检验研究院"]
[33,"生产领域","一般用途单芯硬导体无护套电缆","青岛建军电缆有限公司","91370281MA3TPFXF9G","/","2024年1月5日/—","60227 IEC 01(BV)-450/750 1×4","—","所检项目符合标准","/","2024-03-07","胶州市","青岛市产品质量检验研究院"]
[34,"生产领域","一般用途单芯硬导体无护套电缆","青岛煜城电缆有限公司","91370281MACCJKKQ8P","/","2024.3.3/—","60227 IEC 01(BV)-450/750 1×2.5","—","所检项目符合标准","/","2024-03-07","胶州市","青岛市产品质量检验研究院"]
[35,"生产领域","交联聚乙烯绝缘聚氯乙烯护套电力电缆","青岛铭锋电缆集团有限公司","91370211675262201Y","/","2022年04月13日/—","YJLV-0.6/1 4×16","—","所检项目符合标准","/","2024-03-06","西海岸新区","青岛市产品质量检验研究院"]
[36,"生产领域","交联聚乙烯绝缘聚氯乙烯护套电力电缆","青岛裕华电线电缆有限公司","913702817064973543","/","2023年12月11日 /—","YJV-0.6/1 3×6","—","所检项目符合标准","/","2024-03-06","胶州市","青岛市产品质量检验研究院"]
[37,"生产领域","交联聚乙烯绝缘聚氯乙烯护套电力电缆","青岛金州伟业电缆有限公司","91370281MA3CNXCT2Y","/","2023.12.15/—","YJV-0.6/1 5×10","—","所检项目符合标准","/","2024-03-06","胶州市","青岛市产品质量检验研究院"]
[38,"生产领域","交联聚乙烯绝缘聚氯乙烯护套电力电缆","青岛豪迈电缆集团有限公司","913702817137701954","/","2023-3-22/—","YJV-0.6/1 3×25+1×16","—","所检项目符合标准","/","2024-03-06","胶州市","青岛市产品质量检验研究院"]
[39,"生产领域","交联聚乙烯绝缘聚氯乙烯护套电力电缆","青岛长城电缆集团有限公司","9137020371805231XE","/","2024年02月28日/—","YJV-0.6/1 3×16","—","所检项目符合标准","/","2024-03-06","市北区","青岛市产品质量检验研究院"]
[40,"生产领域","聚氯乙烯绝缘聚氯乙烯护套电力电缆","青岛华强电缆有限公司","913702817875811274","/","2024年2月23日/—","VV-0.6/1 3×16","—","所检项目符合标准","/","2024-03-06","胶州市","青岛市产品质量检验研究院"]
[41,"生产领域","聚氯乙烯绝缘聚氯乙烯护套电力电缆","青岛胶缆电缆有限公司","91370211061054045N","/","2024.2.6/—","VV-0.6/1 2×4","—","所检项目符合标准","/","2024-03-06","西海岸新区","青岛市产品质量检验研究院"]
[42,"生产领域","聚氯乙烯绝缘聚氯乙烯护套电力电缆","青岛华信电缆制造有限公司","913702813341974991","/","2023.03.29/—","VV-0.6/1 3×16+1×10","—","所检项目符合标准","/","2024-03-06","胶州市","青岛市产品质量检验研究院"]
[43,"生产领域","铜芯聚氯乙烯绝缘聚氯乙烯护套屏蔽软电线","青岛劲松电缆有限公司","913702117180662280","/","2024-01-06/—","RVVP-300/300 2×0.5","—","所检项目符合标准","/","2024-03-06","西海岸新区","青岛市产品质量检验研究院"]
[44,"生产领域","铜芯聚氯乙烯绝缘聚氯乙烯护套屏蔽软电线","青岛昊东电缆有限公司","913702116937598363","/","2023年04月10日/—","RVVP-300/300 2×0.75","—","所检项目符合标准","/","2024-03-06","西海岸新区","青岛市产品质量检验研究院"]
[45,"生产领域","普通聚氯乙烯护套软线","青岛雁三希电缆科技有限公司","91370281MA3MYE5403","/","2023/4/30/—","60227 IEC 53(RVV)-300/500 2×2.5","—","所检项目符合标准","/","2024-03-06","胶州市","青岛市产品质量检验研究院"]
[46,"生产领域","铜芯聚氯乙烯绝缘聚氯乙烯护套扁形电缆","青岛昊东电缆有限公司","913702116937598363","/","2023年06月22日/—","BVVB-300/500 2×2.5","—","所检项目符合标准","/","2024-03-06","西海岸新区","青岛市产品质量检验研究院"]
[47,"生产领域","铜芯聚氯乙烯绝缘聚氯乙烯护套扁形电缆","青岛博大电缆有限公司","913702817702997311","/","2024-03-04/—","BVVB-300/500 2×4","—","所检项目符合标准","/","2024-03-06","胶州市","青岛市产品质量检验研究院"]
[48,"生产领域","内部布线用导体温度为70℃的单芯软导体无护套电缆","青岛澳柯玛新材料有限责任公司","9137021173351202X4","/","2024年1月8日/—","60227 IEC 06(RV) 300/500V 0.75（60227 IEC 06(RV)-300/500 1×0.75）","—","所检项目符合标准","/","2024-03-06","西海岸新区","青岛市产品质量检验研究院"]
[49,"生产领域","一般用途单芯硬导体无护套电缆","青岛豪迈电缆集团有限公司","913702817137701954","/","2023.12.18/—","60227 IEC 01(BV)-450/750  1×4","—","所检项目符合标准","/","2024-03-06","胶州市","青岛市产品质量检验研究院"]
[50,"生产领域","一般用途单芯硬导体无护套电缆","青岛华旭电缆有限公司","913702817602823624","/","2024.3.2/—","60227 IEC 01(BV)-450/750 1×2.5","—","所检项目符合标准","/","2024-03-06","胶州市","青岛市产品质量检验研究院"]

{"sheet":"Sheet1","index":1,"n_rows":0,"n_cols":0,"rows_kept":0,"flags":["formulas_cached_only"]}