## 监督检验报告信息
2024年汽车轮胎产品质量市监督抽查结果
本次抽查了13家单位的20批次产品。其中，生产领域8家企业8批次，流通领域5家经销单位12批次。 监督抽查不合格产品检出率为5%。 依据GB9743-2015《轿车轮胎》、GB9744-2015《载重汽车轮胎》等标准的要求，对新胎外缘尺寸，胎面磨耗标志高度，耐久性能，高速性能，强度性能，无内胎轮胎脱圈阻力，低气压性能等7个项目进行了检验。 抽查发现有1家企业的1批次产品不符合相关标准要求，不合格项目为：新胎外缘尺寸-总宽度。我局已依法对不合格产品开始了后处理工作。 具体抽查结果见附件。
附件
2024年汽车轮胎产品质量市级监督抽查结果汇总表
序号 | 抽样领域 | 产品名称 | 受检单位名称 | 统一社会信用代码 | 标称生产者名称 | 生产日期或批号 | 规格型号 | 商标 | 抽查结果 | 不合格项目 | 抽样日期 | 行政区划 | 承检单位
1 | 生产领域 | 轻型载重汽车轮胎 | 青岛市平度宏华橡胶厂 | 91370283X142121273 | / | 2024-03-05/— | 7.00-16LT 8PR 107/102K | 欧美亚 | 不合格 | 新胎外缘尺寸-总宽度 | 2024-03-06 | 平度市 | 青岛市产品质量检验研究院
2 | 流通领域 | 轻型载重汽车轮胎 | 青岛轮通八方商贸有限公司 | 91370211MAD417JR05 | 陕西延长石油集团橡胶有限公司 | 3923/— | 185R14C 8PR 102/100Q | DURATURN | 所检项目符合标准 | / | 2024-03-20 | 西海岸新区 | 青岛市产品质量检验研究院
3 | 流通领域 | 轻型载重汽车轮胎 | 青岛轮通八方商贸有限公司 | 91370211MAD417JR05 | 山东丰源轮胎制造股份有限公司 | 4523/— | 185R14C 8PR 102/100S | saferich | 所检项目符合标准 | / | 2024-03-20 | 西海岸新区 | 青岛市产品质量检验研究院
4 | 流通领域 | 轻型载重汽车轮胎 | 青岛佳德仕商贸有限公司 | 91370211MA3CRUY41P | 四川轮胎橡胶（集团）股份有限公司 | 2923/— | 185R14LT-6PR 97/ 95S | HAIDA | 所检项目符合标准 | / | 2024-03-19 | 西海岸新区 | 青岛市产品质量检验研究院
5 | 流通领域 | 轿车轮胎 | 青岛佳德仕商贸有限公司 | 91370211MA3CRUY41P | 山东长路虹轮胎有限公司 | 0524/— | 225/50ZR17 98W | GOPRO | 所检项目符合标准 | / | 2024-03-19 | 西海岸新区 | 青岛市产品质量检验研究院
6 | 流通领域 | 轿车轮胎 | 青岛佳德仕商贸有限公司 | 91370211MA3CRUY41P | 东营市方兴橡胶有限责任公司 | 2423/— | 225/55ZR17 97Y | NAAATS | 所检项目符合标准 | / | 2024-03-19 | 西海岸新区 | 青岛市产品质量检验研究院
7 | 流通领域 | 轿车轮胎 | 青岛轮库汽车服务有限公司同安路店 | 91370212MA3BY9UU9P | 江苏韩泰轮胎有限公司 | 2622,3722,3623/— | 195/65R15 91H | HanKOOK | 所检项目符合标准 | / | 2024-03-20 | 崂山区 | 青岛市产品质量检验研究院
8 | 流通领域 | 轿车轮胎 | 青岛轮通八方商贸有限公司 | 91370211MAD417JR05 | 山东丰源轮胎制造股份有限公司 | 3723/— | 205/55ZR17 95W | saferich | 所检项目符合标准 | / | 2024-03-20 | 西海岸新区 | 青岛市产品质量检验研究院
9 | 生产领域 | 轿车轮胎 | 赛轮集团股份有限公司 | 91370200743966332L | / | 1224/— | 205/60R16 92V | DURWEN | 所检项目符合标准 | / | 2024-04-07 | 西海岸新区 | 青岛市产品质量检验研究院
10 | 流通领域 | 轿车轮胎 | 平度市小杨轮胎经营部 | 92370283MA3EHMUX9B | 浦林成山（山东）轮胎有限公司 | 5123/— | 185/60R14 82H | CHENGSHAN | 所检项目符合标准 | / | 2024-03-19 | 平度市 | 青岛市产品质量检验研究院
11 | 流通领域 | 轿车轮胎 | 平度市小杨轮胎经营部 | 92370283MA3EHMUX9B | 陕西延长石油集团橡胶有限公司 | 4123,0124/— | 205/60R16 92V | DURATURN | 所检项目符合标准 | / | 2024-03-19 | 平度市 | 青岛市产品质量检验研究院
12 | 流通领域 | 轿车轮胎 | 平度市小杨轮胎经营部 | 92370283MA3EHMUX9B | 桦林佳通轮胎有限公司 | 0224,0324/— | 205/55R16 91V | Giti | 所检项目符合标准 | / | 2024-03-19 | 西海岸新区 | 青岛市产品质量检验研究院
13 | 生产领域 | 轿车轮胎 | 青岛双星轮胎工业有限公司 | 91370211264810373N | / | 0824、0224/— | 215/60R17 96H | Anjestar | 所检项目符合标准 | / | 2024-04-08 | 西海岸新区 | 青岛市产品质量检验研究院
14 | 流通领域 | 轿车轮胎 | 青岛轮库汽车服务有限公司香港东路店 | 91370212568594630N | 山东兴鸿源轮胎有限公司 | 1024/— | 205/55R16 91V | HILO | 所检项目符合标准 | / | 2024-03-15 | 崂山区 | 青岛市产品质量检验研究院
15 | 流通领域 | 轿车轮胎 | 青岛轮库汽车服务有限公司香港东路店 | 91370212568594630N | 双星东风轮胎有限公司 | 4923、5023、5123、1223/— | 195/65R15 91H | CROSSLEADER | 所检项目符合标准 | / | 2024-03-15 | 崂山区 | 青岛市产品质量检验研究院
16 | 生产领域 | 载重汽车轮胎 | 青岛格锐达橡胶有限公司 | 91370283092956762J | / | 0824/— | 215/75R17.5 16PR 128/126M | GOODYEAR | 所检项目符合标准 | / | 2024-03-05 | 平度市 | 青岛市产品质量检验研究院
17 | 生产领域 | 微型载重汽车轮胎 | 青岛宏驰轮胎有限公司 | 913702837180475108 | / | 2023-10-09/— | 5.00-12ULT 6PR 78/76K | 宏驰 | 所检项目符合标准 | / | 2024-03-05 | 平度市 | 青岛市产品质量检验研究院
18 | 生产领域 | 轿车轮胎 | 青岛森麒麟轮胎股份有限公司 | 91370282667873459U | / | 3823/— | 255/50R18 102W | DELINTE | 所检项目符合标准 | / | 2024-03-05 | 即墨区 | 青岛市产品质量检验研究院
19 | 生产领域 | 轻型载重汽车轮胎 | 青岛艾力特橡胶有限公司 | 91370283776805164A | / | 1024/— | 195R15LT 8PR 106/104Q | HONOUR | 所检项目符合标准 | / | 2024-03-06 | 平度市 | 青岛市产品质量检验研究院
20 | 生产领域 | 轿车轮胎 | 青岛耐克森轮胎有限公司 | 913702857803919539 | / | 1024/— | 195/65R15 91H | NEXEN | 所检项目符合标准 | / | 2024-03-05 | 莱西市 | 青岛市产品质量检验研究院