{"text_format":"3","workbook":"xls","n_sheets":1,"sheets":["监督检验报告信息"],"read":"whole","date_system":"1900","formulas":"cached_only"}

{"sheet":"监督检验报告信息","index":0,"n_rows":25,"n_cols":14,"rows_kept":25,"merged":[[0,0,0,11],[1,0,1,13],[2,0,2,13],[3,0,3,13]],"flags":["formulas_cached_only"]}
["2024年无规共聚聚丙烯（PP-R）管材产品质量市监督抽查结果"]
["本次抽查了11家单位的20批次产品。其中，生产领域4家企业8批次，流通领域7家经销单位12批次。所检项目全部符合标准。\n依据GB/T 18742.2-2017《冷热水用聚丙烯管道系统　第2部分：管材》等标准，对规格及尺寸，纵向回缩率，简支梁冲击，静液压强度（20℃，1h），静液压强度（95℃，22h），静液压强度（95℃，165h），高锰酸钾消耗量，铅，镉等9个项目进行了检验。\n具体抽查结果见附件。\n"]
["附件"]
["2024年无规共聚聚丙烯（PP-R）管材产品质量市级监督抽查结果汇总表"]
["序号","抽样领域","产品名称","受检单位名称","统一社会信用代码","标称生产者名称","生产日期或批号","规格型号","商标","抽查结果","不合格项目","抽样日期","行政区划","承检单位"]
["1","生产领域","冷热水用聚丙烯（PP-R）管材","青岛崂山管业科技有限公司","913702006971512629","/","2023-08-29/—","dn25×3.5mm S3.2","崂山","所检项目符合标准","/","2024-03-05","即墨区","青岛市产品质量检验研究院"]
["2","生产领域","PP-R热水管道","青岛法尔塑胶管业有限公司","913702117403992566","/","2023-10-18/—","S3.2 DN20×2.8","坤兴","所检项目符合标准","/","2024-03-05","西海岸新区","青岛市产品质量检验研究院"]
["3","生产领域","冷热水用聚丙烯（PP-R）管材","青岛崂山管业科技有限公司","913702006971512629","/","2023-07-14/—","dn25×2.8mm S4","崂山","所检项目符合标准","/","2024-03-05","即墨区","青岛市产品质量检验研究院"]
["4","生产领域","PPR冷水管","青岛法尔塑胶管业有限公司","913702117403992566","/","2023-03-16/—","S4 PN1.6 dn25×2.8","坤兴","所检项目符合标准","/","2024-03-05","西海岸新区","青岛市产品质量检验研究院"]
["5","生产领域","无规共聚聚丙烯PP-R管","山东浩康管业发展有限公司","91370211568571498N","/","2023-06-01/—","S3.2 dn32×en4.4","圆浩康","所检项目符合标准","/","2024-03-06","西海岸新区","青岛市产品质量检验研究院"]
["6","生产领域","无规共聚聚丙烯PP-R管","山东浩康管业发展有限公司","91370211568571498N","/","2023-06-12/—","S3.2 dn25×en3.5","圆浩康","所检项目符合标准","/","2024-03-06","西海岸新区","青岛市产品质量检验研究院"]
["7","生产领域","亿润牌PP-R采暖专用管材","青岛亿润暖通设备有限公司","91370212760255196Q","/","2023-04-10/—","S3.2 dn32×4.4mm","/","所检项目符合标准","/","2024-03-12","崂山区","青岛市产品质量检验研究院"]
["8","生产领域","PP-R冷热水聚丙烯管材","青岛亿润暖通设备有限公司","91370212760255196Q","/","2023-06-02/—","S3.2 dn25×en3.5mm","/","所检项目符合标准","/","2024-03-12","崂山区","青岛市产品质量检验研究院"]
["9","流通领域","PP-R生态管","青岛佳禾家建筑装饰设计有限公司","91370214MA3P9YLC9H","金德管业集团有限公司","2022-03-20/—","S3.2 dn20×en2.8mm","/","所检项目符合标准","/","2024-03-22","城阳区","青岛市产品质量检验研究院"]
["10","流通领域","PP-R 冷热水管材","青岛佳禾家建筑装饰设计有限公司","91370214MA3P9YLC9H","天津市伟星新型建材有限公司","2024-01-19/3240101527","S3.2 dn20×en2.8 外黄内白","伟星","所检项目符合标准","/","2024-03-22","城阳区","青岛市产品质量检验研究院"]
["11","流通领域","PP-R冷热水管材","李沧区兆年鑫建材经营部","92370213MA3D2HF4XB","天津市伟星新型建材有限公司","2024-03-07/—","S3.2 dn20×en2.8 绿色","伟星","所检项目符合标准","/","2024-03-22","李沧区","青岛市产品质量检验研究院"]
["12","流通领域","PP-R双层管冷热水管材","李沧区兆年鑫建材经营部","92370213MA3D2HF4XB","日丰企业（天津）有限公司","2023-10-31/—","S3.2 dn20×2.8","日丰","所检项目符合标准","/","2024-03-22","李沧区","青岛市产品质量检验研究院"]
["13","流通领域","PP-R管材","青岛宇航程商贸有限公司","91370211MA3T16CP1P","山东联塑科技实业有限公司","2024-01-12/—","S3.2 dn25×en3.5","联塑","所检项目符合标准","/","2024-03-22","西海岸新区","青岛市产品质量检验研究院"]
["14","流通领域","PP-R冷热水管","李沧区双赢精品五金店","92370213MA3EEUR993","天津市伟星新型建材有限公司","2023-10-07/—","dn25×en3.5","/","所检项目符合标准","/","2024-04-07","李沧区","青岛市产品质量检验研究院"]
["15","流通领域","PP-R给水管","李沧区一帆风顺水暖器材经销处","92370213MA3E57R38K","诸暨市风帆管业有限公司","2024-01-19/—","S2.5 dn25×en4.2mm","一帆风顺","所检项目符合标准","/","2024-04-07","李沧区","青岛市产品质量检验研究院"]
["16","流通领域","PP-R 冷热水管","李沧区一帆风顺水暖器材经销处","92370213MA3E57R38K","淄博洁林塑料制管有限公司","—/240306","S3.2 dn20×2.8","洁林","所检项目符合标准","/","2024-04-07","李沧区","青岛市产品质量检验研究院"]
["17","流通领域","冷热水用PP-R精品家装管","即墨区修文强水暖器材商店","92370282MA3MUBFCXC","日源管业科技（苏州）有限公司","2020-12-24/—","S3.2 dn32×en4.4mm PN2.0Mpa","日源","所检项目符合标准","/","2024-04-08","即墨区","青岛市产品质量检验研究院"]
["18","流通领域","纳米抗菌管","即墨区修文强水暖器材商店","92370282MA3MUBFCXC","日源管业科技（苏州）有限公司","2021-10-25/—","S3.2 dn25×en3.5mm","日源","所检项目符合标准","/","2024-04-08","即墨区","青岛市产品质量检验研究院"]
["19","流通领域","PP-R家装专用管（热水管）","即墨市顺亮水暖器材店","92370282MA3F62223L","浙江中财管道科技股份有限公司","2022-08-02/—","S3.2 dn25×en3.5mm","图形商标","所检项目符合标准","/","2024-04-08","即墨区","青岛市产品质量检验研究院"]
["20","流通领域","中财PP-R家装专用管（热水管）","即墨市顺亮水暖器材店","92370282MA3F62223L","天津中财型材有限责任公司","2023-01-04/—","S3.2 dn20×en2.8mm","图形商标","所检项目符合标准","/","2024-04-08","即墨区","青岛市产品质量检验研究院"]